## 12.3.2021
Protokol o zkoušce: |  |  | HLOUBKA PRŮSAKU TLAKOVOU VODOU
Dle normy: |  |  | ČSN EN 12390-8
Ze dne: |  |  | 2021-01-15
Objednatel: |  |  | Značky Morava, s.r.o.
Zakázka (číslo HS): | [5 empty] | Pořad. číslo: 012
Výsledky laboratorních zkoušek:
Vzorek | Popis vzorků |  |  | Hloubka průsaku |  | Pozn.
Číslo | Označení | Datum | Druh | Dílčí | Průměr
zkoušky | vzorku | Zkoušky | nátěru | [mm] | [mm]
1 | LO1 | 2021-03-12 | Lněný olej | 13 | 14 | Centrum dopravního
2 | LO2 | 2021-03-12 | Lněný olej | 15 |  | výzkumu
3 | LO3 | 2021-03-12 | Lněný olej | 14
4 | REP1 | 2021-03-12 | Repesil BKH | 16 | 14.66667 | Stachema
5 | REP2 | 2021-03-12 | Repesil BKH | 15
6 | REP3 | 2021-03-12 | Repesil BKH | 13
7 | LIT 1 | 2021-03-15 | Litosil WS | 15.3 | 14.76667 | Vodní sklo
8 | LIT 2 | 2021-03-15 | Litosil WS | 12.5
9 | LIT 3 | 2021-03-15 | Litosil WS | 16.5
10 | SIKA 1 | 2021-03-15 | Sikagard 850 | 13 | 10.06667 | Sika
11 | SIKA 2 | 2021-03-15 | Sikagard 850 | 9.2
12 | SIKA 3 | 2021-03-15 | Sikagard 850 | 8
Pozn.:
Zhodnocení:
Vypracoval: |  | Ing. David Bujdoš
Vedoucí katedry: |  | doc. Ing. Vlastimil Bílek, Ph.D.
Kontakt: Ing. David Bujdoš, +420 597 321 950, david.bujdos@vsb.cz
Adresa: Ludvíka Podéště 1275/17, 708 00 Ostrava-Poruba

## 18.3.2021
Protokol o zkoušce: |  |  | HLOUBKA PRŮSAKU TLAKOVOU VODOU
Dle normy: |  |  | ČSN EN 12390-8
Ze dne: |  |  | 2021-01-15
Objednatel: |  |  | Značky Morava, s.r.o.
Zakázka (číslo HS): | [5 empty] | Pořad. číslo: 012
Výsledky laboratorních zkoušek:
Vzorek | Popis vzorků |  |  | Hloubka průsaku |  | Pozn.
Číslo | Označení | Datum | Druh | Dílčí | Průměr
zkoušky | vzorku | Zkoušky | nátěru | [mm] | [mm]
1 | REF1 | 2021-03-18 | Referenční | 15.5 | 14.41
2 | REF2 | 2021-03-18 | Referenční | 16.8
3 | REF3 | 2021-03-12 | Referenční | 10.93
4 | NANOF1 | 2021-03-18 | NF Protect C36 | 15.3 | 12.93333 | Nano Fusion
5 | NANOF2 | 2021-03-18 | NF Protect C36 | 6.2
6 | NANOF3 | 2021-03-18 | NF Protect C36 | 17.3
7 | CHSE R | 2021-03-22 | CHSE řídký | 21.8 | 18.3 | naředěný
8 | CHSE R | 2021-03-22 | CHSE řídký | 20.9 |  | naředěný
9 | CHSE R | 2021-03-22 | CHSE řídký | 12.2 |  | naředěný
10 | EPOX | 2021-03-22 | Epoxid | 22.6 | 21.7
11 | EPOX | 2021-03-22 | Epoxid | 26.5
12 | EPOX | 2021-03-22 | Epoxid | 16
Pozn.:
Zhodnocení:
Vypracoval: |  | Ing. David Bujdoš
Vedoucí katedry: |  | doc. Ing. Vlastimil Bílek, Ph.D.
Kontakt: Ing. David Bujdoš, +420 597 321 950, david.bujdos@vsb.cz
Adresa: Ludvíka Podéště 1275/17, 708 00 Ostrava-Poruba

## Vyhodnocení
Vyhodnocení zkoušek nátěrů na ostění tunelů
Číslo nátěru | Výrobce | Výrobek | Cena za jednotku | Spotřeba | Hloubka průsaku tlakovou vodou (mm) | CHRL (kg/m2)
1 | Sika CZ | Sikagard- 850 Primer | 399 Kč/kg | 0,1 kg/m2 | 10.07 | 0.21
1 | Sika CZ | SIkagard- 850 Clear | 629 Kč/kg | 0,2 kg/m2 | 10.07 | 0.21
2 | Stachema | REPESIL BKH | 189 Kč/l | 0,2 l/m2 | 14.67 | 0.03
3 | NanoFUSION | NF Protect C36 | 175 Kč/l | 0,1 l/m2 | 12.93 | 0.23
4 | Vodní sklo | Litosil WS | 95 Kč/kg | 0,2 kg/m2 | 14.77 | 0.21
5 | Centrum dopravního výzkumu | Emulze LO | 185,10 Kč/kg | 0,1 kg/m2 | 14 | 0.27