## Tepelna 3-5
Protokol o zkoušce: |  |  | Pevnost v tahu povrchových vrstev - přídržnost
Dle normy: |  |  | ČSN EN ISO 4624
Ze dne: |  |  | 2020-09-18
Objednatel: |  |  | Značky Morava, s.r.o.
Zakázka/projekt: |  |  | XXX |  | Pořad. číslo: 001
Výsledky laboratorních zkoušek:
Označení vzorku | Datum výroby | Rti | Průměrná | Způsob porušení | Název lepidla pro | Poznámka
|  | [MPa] | [MPa] |  | přilepení terče
O-1 | ? | 1.13 | - | 100% spoj lepidlo/terč | Sikadur -30 Normal | S páskou
O-2 | ? | 1.045 | - | 100% spoj lepidlo/terč | Sikadur -30 Normal | S páskou
O-3 | ? | 2.651 | - | 100% spoj lepidlo/terč | Sikadur -30 Normal | Bez pásky
O-4 | ? | 3.607 | 3.501 | 100% spoj lepidlo/terč | TYREGRIP | S páskou
O-5 | ? | 3.742 |  | 85% beton 15% lepidlo | TYREGRIP | S páskou
O-6 | ? | 3.154 |  | 100% spoj posyp/beton | TYREGRIP | Bez pásky
Pozn.:
Vysvětlívky:
Rt - maximální dosažená přídržnost na terči Ø 50 mm
Vypracoval: |  | Ing. David Bujdoš |  | Podpis:
Vedoucí katedry: |  | doc. Ing. Vlastimil Bílek, Ph.D. |  | Podpis:
Kontakt: Ing. David Bujdoš, +420 597 321 950, david.bujdos@vsb.cz
Adresa: Ludvíka Podéště 1275/17, 708 00 Ostrava-Poruba