## 18.09.2020
Protokol o zkoušce: |  |  | Pevnost v tahu povrchových vrstev - přídržnost
Dle normy: |  |  | ČSN EN ISO 4624
Ze dne: |  |  | 2020-09-18
Objednatel: |  |  | Značky Morava, s.r.o.
Zakázka/projekt: |  |  | XXX |  | Pořad. číslo: 001
Výsledky laboratorních zkoušek:
Označení vzorku | Datum výroby | Rti | Průměrná | Způsob porušení | Název lepidla pro | Poznámka
|  | [MPa] | [MPa] |  | přilepení terče
O-1 | ? | 1.13 | - | 100% spoj lepidlo/terč | Sikadur -30 Normal | S páskou
O-2 | ? | 1.045 | - | 100% spoj lepidlo/terč | Sikadur -30 Normal | S páskou
O-3 | ? | 2.651 | - | 100% spoj lepidlo/terč | Sikadur -30 Normal | Bez pásky
O-4 | ? | 3.607 | 3.501 | 100% spoj lepidlo/terč | TYREGRIP | S páskou
O-5 | ? | 3.742 |  | 85% beton 15% lepidlo | TYREGRIP | S páskou
O-6 | ? | 3.154 |  | 100% spoj posyp/beton | TYREGRIP | Bez pásky
Pozn.:
Vysvětlívky:
Rt - maximální dosažená přídržnost na terči Ø 50 mm
Vypracoval: |  | Ing. David Bujdoš |  | Podpis:
Vedoucí katedry: |  | doc. Ing. Vlastimil Bílek, Ph.D. |  | Podpis:
Kontakt: Ing. David Bujdoš, +420 597 321 950, david.bujdos@vsb.cz
Adresa: Ludvíka Podéště 1275/17, 708 00 Ostrava-Poruba

## 20.10.2020
Protokol o zkoušce: |  |  | Pevnost v tahu povrchových vrstev - přídržnost
Dle normy: |  |  | ČSN EN ISO 4624
Ze dne: |  |  | 2020-10-20
Objednatel: |  |  | Značky Morava, s.r.o.
Zakázka/projekt: |  |  | XXX |  | Pořad. číslo: 002
Výsledky laboratorních zkoušek:
Označení vzorku | Datum výroby | Rti | Průměrná | Způsob porušení | Název lepidla pro | Poznámka
|  | [MPa] | [MPa] |  | přilepení terče
ASF 1 | - | 0.692 | 0.7713333 | 100% podklad. materiál | TYREGRIP
ASF 1 | - | 0.647 |  | 100% podklad. materiál | TYREGRIP
ASF 1 | - | 0.975 |  | 100% podklad. materiál | TYREGRIP
BET 1 | - | 2.772 | 2.748667 | 85% spoj 15% podklad | TYREGRIP
BET 2 | - | 2.553 |  | 50% spoj 50%podklad | TYREGRIP
BET 3 | - | 2.921 |  | 100% spoj terč/lepidlo | TYREGRIP
Pozn.:
Vysvětlívky:
Rti - maximální dosažená přídržnost na terči Ø 50 mm
Vypracoval: |  | Ing. David Bujdoš |  | Podpis:
Vedoucí katedry: |  | doc. Ing. Vlastimil Bílek, Ph.D. |  | Podpis:
Kontakt: Ing. David Bujdoš, +420 597 321 950, david.bujdos@vsb.cz
Adresa: Ludvíka Podéště 1275/17, 708 00 Ostrava-Poruba

## 13.01.2021
Protokol o zkoušce: |  |  | Pevnost v tahu povrchových vrstev - přídržnost
Dle normy: |  |  | ČSN EN ISO 4624
Ze dne: |  |  | 2020-01-13
Objednatel: |  |  | Značky Morava, s.r.o.
Zakázka/projekt: |  |  | XXX |  | Pořad. číslo: 003
Výsledky laboratorních zkoušek:
Označení vzorku | Datum výroby | Rti | Průměrná | Způsob porušení | Název lepidla pro | Poznámka
|  | [MPa] | [MPa] |  | přilepení terče
ČN 1 | - | 4.815287 | 4.940977 | 100% kontakt terč/lepidlo | TYREGRIP
ČN 2 | - | 5.182166 |  | 100% kontakt lepidlo/beton | TYREGRIP
ČN 3 | - | 4.825478 |  | 100% kontakt terč/lepidlo | TYREGRIP
MN 1 | - | 4.290446 | 3.456431 | 100% kontakt terč/lepidlo | TYREGRIP
MN 2 | - | 2.430573 |  | 100% kontakt terč/lepidlo | TYREGRIP
MN 3 | - | 3.648273 |  | 100% kontakt terč/lepidlo | TYREGRIP
MR(1) 1 | - | 3.016561 | 3.541401 | 100% beton | TYREGRIP
MR(1) 2 | - | 3.322293 |  | 100% kontakt lepidlo/beton | TYREGRIP
MR(1) 3 | - | 4.28535 |  | 100% kontakt terč/lepidlo | TYREGRIP
MR(2) 1 | - | 1.97707 | 2.8341 | 100% kontakt terč/lepidlo | TYREGRIP
MR(2) 2 | - | 3.628025 |  | 100% kontakt lepidlo/beton | TYREGRIP
MR(2) 3 | - | 2.897205 |  | 100% beton | TYREGRIP
Pozn.:
Vysvětlívky:
Rti - maximální dosažená přídržnost na terči Ø 50 mm
ČN - červený nový
MN - modrý nový
MR - modrý recyklovaný
Vypracoval: |  | Ing. David Bujdoš |  |  | Podpis:
Vedoucí katedry: |  | doc. Ing. Vlastimil Bílek, Ph.D. |  |  | Podpis:
Kontakt: Ing. David Bujdoš, +420 597 321 950, david.bujdos@vsb.cz
Adresa: Ludvíka Podéště 1275/17, 708 00 Ostrava-Poruba

## 4.10.2021
Protokol o zkoušce: |  |  | Pevnost v tahu povrchových vrstev - přídržnost
Dle normy: |  |  | ČSN EN ISO 4624
Ze dne: |  |  | 2021-10-04
Objednatel: |  |  | Značky Morava, s.r.o.
Zakázka/projekt: |  |  | XXX |  | Pořad. číslo: 003
Výsledky laboratorních zkoušek:
Označení vzorku | Datum výroby | Rti | Průměrná | Způsob porušení | Název lepidla pro | Poznámka
|  | [MPa] | [MPa] |  | přilepení terče
N100 - 1 | - | 3.344891 | 2.906758 | 100% kontakt terč/lepidlo | TYREGRIP
N100 - 2 | - | 3.330758 |  | 100% beton | TYREGRIP
N100 - 3 | - | 2.044624 |  | 100% beton | TYREGRIP
R20 - 1 | - | 3.104624 | 2.851795 | 100% beton | TYREGRIP
R20 - 2 | - | 2.185957 |  | 100% beton | TYREGRIP
R20 - 3 | - | 3.264802 |  | 100% kontakt terč/lepidlo | TYREGRIP
R40 - 1 | - | 3.820714 | 3.167439 | 100% beton | TYREGRIP
R40 - 2 | - | 2.520446 |  | 100% beton | TYREGRIP
R40 - 3 | - | 3.161158 |  | 100% beton | TYREGRIP
R60 - 1 | - | 3.359025 | 3.351173 | 100% beton | TYREGRIP
R60 - 2 | - | 3.354313 |  | 100% beton | TYREGRIP
R60 - 3 | - | 3.34018 |  | 100% beton | TYREGRIP
R80 - 1 |  | 3.533336 | 3.071647 | 100% kontakt terč/lepidlo | TYREGRIP
R80 - 2 |  | 2.850224 |  | 100% kontakt terč/lepidlo | TYREGRIP
R80 - 3 |  | 2.83138 |  | 100% kontakt terč/lepidlo | TYREGRIP
R100 - 1 |  | 3.217691 | 3.355884 | 100% beton | TYREGRIP
R100 - 2 |  | 3.684092 |  | 100% beton | TYREGRIP
R100 - 3 |  | 3.165869 |  | 100% kontakt terč/lepidlo | TYREGRIP
Pozn.:
Vysvětlívky:
Vypracoval: |  | Ing. David Bujdoš |  |  | Podpis:
Vedoucí katedry: |  | doc. Ing. Vlastimil Bílek, Ph.D. |  |  | Podpis:
Kontakt: Ing. David Bujdoš, +420 597 321 950, david.bujdos@vsb.cz
Adresa: Ludvíka Podéště 1275/17, 708 00 Ostrava-Poruba