## Prusak tlak vodou
Protokol o zkoušce: |  |  | HLOUBKA PRŮSAKU TLAKOVOU VODOU
Dle normy: |  |  | ČSN EN 12390-8
Ze dne: |  |  | 2020-11-05
Objednatel: |  |  | Značky Morava, s.r.o.
Zakázka (číslo HS): | [5 empty] | Pořad. číslo: 003
Výsledky laboratorních zkoušek:
Vzorek | Popis vzorků |  |  | Hloubka průsaku |  | Pozn.
Číslo | Označení | Počet | Druh | Dílčí | Průměr
zkoušky | vzorku | nátěrů | nátěru | [mm] | [mm]
1 | 1A | 0 | 2. sada, vz. č. 1 | 48 | 74
2 | 1B | 0 | 2. sada, vz. č. 1 | 100
3 | 2A | 1 | 2. sada, vz. č. 1 | 70 | 56.5
4 | 2B | 1 | 2. sada, vz. č. 1 | 43
5 | 3A | 3 | 2. sada, vz. č. 1 | 81 | 70.5
6 | 3B | 3 | 2. sada, vz. č. 1 | 60
Pozn.:
Zhodnocení:
Vypracoval: |  | Ing. David Bujdoš
Vedoucí katedry: |  | doc. Ing. Vlastimil Bílek, Ph.D.
Kontakt: Ing. David Bujdoš, +420 597 321 950, david.bujdos@vsb.cz
Adresa: Ludvíka Podéště 1275/17, 708 00 Ostrava-Poruba