## 2.3.2022
Protokol o zkoušce: |  |  | Pevnost v tahu povrchových vrstev - přídržnost
Dle normy: |  |  | ČSN EN ISO 4624
Ze dne: |  |  | 2022-03-02
Objednatel: |  |  | Značky Morava, s.r.o.
Zakázka/projekt: |  |  | XXX |  | Pořad. číslo: 00X
Výsledky laboratorních zkoušek:
Označení vzorku | Datum výroby | Rti | Průměrná | Způsob porušení | Název lepidla pro | Poznámka
|  | [MPa] | [MPa] |  | přilepení terče
N0 - 1 | - | 3.52 | 3.4333 | 100% kontakt terč/lepidlo | TYREGRIP
N0 - 2 | - | 3.58 |  | 100% beton | TYREGRIP
N0 - 3 | - | 3.2 |  | 100% beton | TYREGRIP
N20 - 1 | - | 3.25 | 3.3633 | 100% beton | TYREGRIP
N20 - 2 | - | 2.27 |  | 100% beton | TYREGRIP
N20 - 3 | - | 4.57 |  | 100% beton | TYREGRIP
N40 -1 | - | 2.7 | 2.7133 | 100% beton | TYREGRIP
N40 -2 | - | 3.17 |  | 100% beton | TYREGRIP
N40 -3 | - | 2.27 |  | 100% beton | TYREGRIP
N60 - 1 | - | 3.4 | 3.7467 | 100% beton | TYREGRIP
N60 - 2 | - | 3.44 |  | 100% beton | TYREGRIP
N60 - 3 | - | 4.4 |  | 100% beton | TYREGRIP
N80 - 1 |  | 3.53 | 3.39 | 100% beton | TYREGRIP
N80 - 2 |  | 2.8 |  | 100% beton | TYREGRIP
N80 - 3 |  | 3.84 |  | 100% beton | TYREGRIP
N100 - 1 |  | 3.32 | 2.9667 | 100% beton | TYREGRIP
N100 - 2 |  | 1.88 |  | 100% beton | TYREGRIP
N100 - 3 |  | 3.7 |  | 100% beton | TYREGRIP
Pozn.:
Vysvětlívky:
Vypracoval: |  | Ing. David Bujdoš |  |  | Podpis:
Vedoucí katedry: |  | doc. Ing. Vlastimil Bílek, Ph.D. |  |  | Podpis:
Kontakt: Ing. David Bujdoš, +420 597 321 950, david.bujdos@vsb.cz
Adresa: Ludvíka Podéště 1275/17, 708 00 Ostrava-Poruba