## 15.11.2020
Protokol o zkoušce: |  |  | HLOUBKA PRŮSAKU TLAKOVOU VODOU
Dle normy: |  |  | ČSN EN 12390-8
Ze dne: |  |  | 2020-11-05
Objednatel: |  |  | Značky Morava, s.r.o.
Zakázka (číslo HS): | [5 empty] | Pořad. číslo: 011
Výsledky laboratorních zkoušek:
Vzorek | Popis vzorků |  |  | Hloubka průsaku |  | Pozn.
Číslo | Označení | Počet | Druh | Dílčí | Průměr
zkoušky | vzorku | nátěrů | nátěru | [mm] | [mm]
1 | 1A | 0 | 2. sada, vz. č. 1 | 48 | 74
2 | 1B | 0 | 2. sada, vz. č. 1 | 100
3 | 2A | 1 | 2. sada, vz. č. 1 | 70 | 56.5
4 | 2B | 1 | 2. sada, vz. č. 1 | 43
5 | 3A | 3 | 2. sada, vz. č. 1 | 81 | 70.5
6 | 3B | 3 | 2. sada, vz. č. 1 | 60
Pozn.:
Zhodnocení:
Vypracoval: |  | Ing. David Bujdoš
Vedoucí katedry: |  | doc. Ing. Vlastimil Bílek, Ph.D.
Kontakt: Ing. David Bujdoš, +420 597 321 950, david.bujdos@vsb.cz
Adresa: Ludvíka Podéště 1275/17, 708 00 Ostrava-Poruba

## 15.1.2021
Protokol o zkoušce: |  |  | HLOUBKA PRŮSAKU TLAKOVOU VODOU
Dle normy: |  |  | ČSN EN 12390-8
Ze dne: |  |  | 2021-01-15
Objednatel: |  |  | Značky Morava, s.r.o.
Zakázka (číslo HS): | [5 empty] | Pořad. číslo: 012
Výsledky laboratorních zkoušek:
Vzorek | Popis vzorků |  |  | Hloubka průsaku |  | Pozn.
Číslo | Označení | Počet | Druh | Dílčí | Průměr
zkoušky | vzorku | nátěrů | nátěru | [mm] | [mm]
1 | 0A | 0 | Litosil | 34 | 26.5
2 | 0B | 0 | Litosil | 19
3 | 1A | 1 | Litosil | 32 | 35
4 | 1B | 1 | Litosil | 38
5 | 2A | 2 | Litosil | 21.5 | 29.25
6 | 2B | 2 | Litosil | 37
7 | 3A | 3 | Litosil | 24 | 22
8 | 3B | 3 | Litosil | 20
Pozn.:
Zhodnocení:
Vypracoval: |  | Ing. David Bujdoš
Vedoucí katedry: |  | doc. Ing. Vlastimil Bílek, Ph.D.
Kontakt: Ing. David Bujdoš, +420 597 321 950, david.bujdos@vsb.cz
Adresa: Ludvíka Podéště 1275/17, 708 00 Ostrava-Poruba

## 12.3.2021
Protokol o zkoušce: |  |  | HLOUBKA PRŮSAKU TLAKOVOU VODOU
Dle normy: |  |  | ČSN EN 12390-8
Ze dne: |  |  | 2021-01-15
Objednatel: |  |  | Značky Morava, s.r.o.
Zakázka (číslo HS): | [5 empty] | Pořad. číslo: 012
Výsledky laboratorních zkoušek:
Vzorek | Popis vzorků |  |  | Hloubka průsaku |  | Pozn.
Číslo | Označení | Datum | Druh | Dílčí | Průměr
zkoušky | vzorku | Zkoušky | nátěru | [mm] | [mm]
1 | LO1 | 2021-03-12 | Lněný olej | 13 | 14
2 | LO2 | 2021-03-12 | Lněný olej | 15
3 | LO3 | 2021-03-12 | Lněný olej | 14
4 | REP1 | 2021-03-12 | Repesil | 16 | 14.66667
5 | REP2 | 2021-03-12 | Repesil | 15
6 | REP3 | 2021-03-12 | Repesil | 13
7 | LIT 1 | 2021-03-15 | Litosil | 15.3 | 14.76667
8 | LIT 2 | 2021-03-15 | Litosil | 12.5
9 | LIT 3 | 2021-03-15 | Liosil | 16.5
10 | SIKA 1 | 2021-03-15 | Sika | 13 | 10.06667
11 | SIKA 2 | 2021-03-15 | Sika | 9.2
12 | SIKA 3 | 2021-03-15 | Sika | 8
Pozn.:
Zhodnocení:
Vypracoval: |  | Ing. David Bujdoš
Vedoucí katedry: |  | doc. Ing. Vlastimil Bílek, Ph.D.
Kontakt: Ing. David Bujdoš, +420 597 321 950, david.bujdos@vsb.cz
Adresa: Ludvíka Podéště 1275/17, 708 00 Ostrava-Poruba

## 18.3.2021 (2)
Protokol o zkoušce: |  |  | HLOUBKA PRŮSAKU TLAKOVOU VODOU
Dle normy: |  |  | ČSN EN 12390-8
Ze dne: |  |  | 2021-01-15
Objednatel: |  |  | Značky Morava, s.r.o.
Zakázka (číslo HS): | [5 empty] | Pořad. číslo: 012
Výsledky laboratorních zkoušek:
Vzorek | Popis vzorků |  |  | Hloubka průsaku |  | Pozn.
Číslo | Označení | Datum | Druh | Dílčí | Průměr
zkoušky | vzorku | Zkoušky | nátěru | [mm] | [mm]
1 | REF1 | 2021-03-18 | Referenční | 15.5 | 14.41
2 | REF2 | 2021-03-18 | Referenční | 16.8
3 | REF3 | 2021-03-12 | Referenční | 10.93
4 | NANOF1 | 2021-03-18 | NanoFusion | 15.3 | 12.93333
5 | NANOF2 | 2021-03-18 | NanoFusion | 6.2
6 | NANOF3 | 2021-03-18 | NanoFusion | 17.3
7 | CHSE R | 2021-03-22 | CHSE řídký | 21.8 | 18.3 | naředěný
8 | CHSE R | 2021-03-22 | CHSE řídký | 20.9 |  | naředěný
9 | CHSE R | 2021-03-22 | CHSE řídký | 12.2 |  | naředěný
10 | EPOX | 2021-03-22 | Epoxid | 22.6 | 21.7
11 | EPOX | 2021-03-22 | Epoxid | 26.5
12 | EPOX | 2021-03-22 | Epoxid | 16
Pozn.:
Zhodnocení:
Vypracoval: |  | Ing. David Bujdoš
Vedoucí katedry: |  | doc. Ing. Vlastimil Bílek, Ph.D.
Kontakt: Ing. David Bujdoš, +420 597 321 950, david.bujdos@vsb.cz
Adresa: Ludvíka Podéště 1275/17, 708 00 Ostrava-Poruba

## 3.3.2022
Protokol o zkoušce: |  |  | HLOUBKA PRŮSAKU TLAKOVOU VODOU
Dle normy: |  |  | ČSN EN 12390-8
Ze dne: |  |  | 2022-03-07
Objednatel: |  |  | Značky Morava, s.r.o.
Zakázka (číslo HS): | [5 empty] | Pořad. číslo: 00X
Výsledky laboratorních zkoušek:
Vzorek | Popis vzorků |  |  | Hloubka průsaku |  | Pozn.
Číslo | Označení | Datum | Druh | Dílčí | Průměr
zkoušky | vzorku | Zkoušky | nátěru | [mm] | [mm]
1 | 100 | 2022-03-03 |  | 17.89 | 21.82333
2 | 100 | 2022-03-03 |  | 29.73
3 | 500 | 2022-03-03 |  | 17.85 | 21.66667
4 | 500 | 2022-03-03 |  | 29.3
5 | 600 | 2022-03-03 |  | 17.85 | 18.85
6 | 600 | 2022-03-03 |  | 19.85
7 | srovnávací | 2022-03-07 |  | 32.5 | 32.15
8 | srovnávací | 2022-03-07 |  | 31.8
9
10
11
12
Pozn.:
Zhodnocení:
Vypracoval: |  | Ing. David Bujdoš
Vedoucí katedry: |  | doc. Ing. Vlastimil Bílek, Ph.D.
Kontakt: Ing. David Bujdoš, +420 597 321 950, david.bujdos@vsb.cz
Adresa: Ludvíka Podéště 1275/17, 708 00 Ostrava-Poruba